## material
označení
označení					Modul pružnosti v tahu (Youngův modul)	Modul pružnosti v krutu	Mez kluzu (tepelně nezpracovaný)		mez pevnosti		Poissonův poměr	hustota	koeficient tepelné roztažnosti					kalitelnost	Mez kluzu (zušlechtěno (kaleno a popouštěno))		tažnost
CSN	ISO	DIN	EN	AISI	znacka	E	G	Re	Re_max	Rm	Rm_max	ny	rho	alfa	popis	stav	vlastnosti	svaritelnost	pouziti	kalitelnost	Re_zu1	Re_zu1 _max	A5
			značka		W nr.	[Gpa]	[GPa]	[MPa]	[MPa]	[MPa]	[MPa]		kg/m^3	1/K					[MPa]	[MPa]	[%]
-	5511	-	-	-	-	210,00	81,00	500,00	-	700,00	-	0,3	7850,00	0,000011	konstrukční ocel	-	-	-	-	-
-	8.8	-	-	-	-	210,00	81,00	640,00	-	800,00	-	0,3	7850,00	0,000011	ocel pro šrouby	-	-	-	-	-
-	8.6	-	-	-	-	210,00	81,00	480,00	-	800,00	-	0,3	7850,00	0,000011	ocel pro šrouby	-	-	-	-	-
-	4.6	-	-	-	-	210,00	81,00	240,00	-	400,00	-	0,3	7850,00	0,000011	ocel pro šrouby	-	-	-	-	-
-	5.6	-	-	-	-	210,00	81,00	300,00	-	500,00	-	0,3	7850,00	0,000011	ocel pro šrouby	-	-	-	-	-
10 000	S185	St33	10025	-	1.0035	210,00	81,00	80,00	-	490,00	-	0,3	7850,00	0,000011	konstrukční ocel	-	-	-	-	-
10 004	-	-	-	-	1.0035	210,00	81,00					0,3	7850,00	0,000011	konstrukční ocel	-		-		-
10 216	-	-	-	-	1.0003	210,00	81,00					0,3	7850,00	0,000011	konstrukční ocel	-		-		-
10 370	-	-	-	-	1.0036	210,00	81,00					0,3	7850,00	0,000011	konstrukční ocel	-		-		-
10 420	-	-	-	-	1.0077	210,00	81,00					0,3	7850,00	0,000011	konstrukční ocel	-		-		-
10 420					1.0042	210,00	81,00					0,3	7850,00	0,000011	konstrukční ocel	-		-		-
10 425	-	-	-	-	1.0433	210,00	81,00					0,3	7850,00	0,000011	konstrukční ocel	-		-		-
11 109	-	9SMn28	11SMn30	1213	1.0715	210,00	81,00	327,00	-	420,00	780,00	0,3	7850,00	0,000011	konstrukční ocel	-	Ocel je velmi dobře obrobitelná a drsnost ploch po obrobení je dobrá. Výrobky válcované za tepla se používají pouze k tažení za studena nebo ve šroubárnách k výrobě některých spojovacích součástí.	podmíněná	-	-
11 110	-	-	-	-	1.0721	210,00	81,00					0,3	7850,00	0,000011	konstrukční ocel	-		-		-
11 120	-	-	-	-	1.0725	210,00	81,00					0,3	7850,00	0,000011	konstrukční ocel	-		-		-
11 120		-	-	-	1.0724	210,00	81,00					0,3	7850,00	0,000011	konstrukční ocel	-		-		-
11 140	-	-	-	-	1.0726	210,00	81,00					0,3	7850,00	0,000011	konstrukční ocel	-		-		-
11 300	-	-	-	-	1.0314	210,00	81,00					0,3	7850,00	0,000011	konstrukční ocel	-		-		-
11 301	-	-	-	-	1.0333	210,00	81,00					0,3	7850,00	0,000011	konstrukční ocel	-		-		-
11 301	-	-	-	-	1.0347	210,00	81,00					0,3	7850,00	0,000011	konstrukční ocel	-		-		-
11 304	-	-	-	-	1.0335	210,00	81,00					0,3	7850,00	0,000011	konstrukční ocel	-		-		-
11 304	-	-	-	-	1.0336	210,00	81,00					0,3	7850,00	0,000011	konstrukční ocel	-		-		-
11 305	-	-	-	-	1.0338	210,00	81,00					0,3	7850,00	0,000011	konstrukční ocel	-		-		-
11 320	-	-	-	-	1.0332	210,00	81,00					0,3	7850,00	0,000011	konstrukční ocel	-		-		-
11 321	-	-	-	-	1.0330	210,00	81,00	235,00	235,00	280,00	380,00	0,3	7850,00	0,000011	konstrukční ocel	-	Jakost DC01 (ČSN 11321, Cr 01, ozn. W nr. 1.00330) Ocel DC01 je nelegovaná ocel, která je vhodná k tváření (válcování) za studena, ke středně hlubokému tažení, lakování, pokovování (v tavenině), potisku a smaltování (u neuklidněné oceli).	-	-	-
11 325	-	-	-	-	1.0338	210,00	81,00					0,3	7850,00	0,000011	konstrukční ocel	-		-		-
11 330	-	-	-	-	1.0335	210,00	81,00					0,3	7850,00	0,000011	konstrukční ocel	-		-		-
11 331	-	-	-	-	1.0330	210,00	81,00					0,3	7850,00	0,000011	konstrukční ocel	-		-		-
11 342	-	-	-	-	1.0034	210,00	81,00					0,3	7850,00	0,000011	konstrukční ocel	-		-		-
11 342	-	-	-	-	1.0025	210,00	81,00					0,3	7850,00	0,000011	konstrukční ocel	-		-		-
11 343	-	-	-	-	1.0028	210,00	81,00					0,3	7850,00	0,000011	konstrukční ocel	-		-		-
11 343	-	-	-	-	1.0036	210,00	81,00					0,3	7850,00	0,000011	konstrukční ocel	-		-		-
11 343	-	-	-	-	1.0026	210,00	81,00					0,3	7850,00	0,000011	konstrukční ocel	-		-		-
11 353	-	-	-	-	1.0308	210,00	81,00					0,3	7850,00	0,000011	konstrukční ocel	-		-		-
11 353	-	-	-	-	1.0254	210,00	81,00					0,3	7850,00	0,000011	konstrukční ocel	-		-		-
11 364	-	-	-	-	1.0345	210,00	81,00					0,3	7850,00	0,000011	konstrukční ocel	-		-		-
11 364	-	-	-	-	1.0346	210,00	81,00					0,3	7850,00	0,000011	konstrukční ocel	-		-		-
11 366	-	-	-	-	1.0345	210,00	81,00					0,3	7850,00	0,000011	konstrukční ocel	-		-		-
11 368	-	-	-	-	1.0345	210,00	81,00					0,3	7850,00	0,000011	konstrukční ocel	-		-		-
11 369	-	-	-	-	1.0346	210,00	81,00					0,3	7850,00	0,000011	konstrukční ocel	-		-		-
11 373	E235JRG1	St37-2	S235	-	1.0036	210,00	81,00	186,00	-	340,00	-	0,3	7850,00	0,000011	konstrukční ocel	-	-	dobrá	-	-
11 375	-	-	-	-	1.0038	210,00	81,00					0,3	7850,00	0,000011	konstrukční ocel	-		-		-
11 375	E355	St52-3	S235JR	-	1.0039	210,00	81,00	355,00	-	700,00	-	0,3	7850,00	0,000011	konstrukční ocel	-	-	-	-	-
11 378	-	-	-	-	1.0114	210,00	81,00					0,3	7850,00	0,000011	konstrukční ocel	-		-		-
11 379	-	-	-	-	1.0167	210,00	81,00					0,3	7850,00	0,000011	konstrukční ocel	-		-		-
11 381	-	-	-	-	-	210,00	81,00					0,3	7850,00	0,000011	konstrukční ocel	-		-		-
11 416	-	-	-	-	1.0425	210,00	81,00					0,3	7850,00	0,000011	konstrukční ocel	-		-		-
11 418	-	-	-	-	1.0425	210,00	81,00					0,3	7850,00	0,000011	konstrukční ocel	-		-		-
11 419	-	-	-	-	1.0437	210,00	81,00					0,3	7850,00	0,000011	konstrukční ocel	-		-		-
11 423	-	-	-	-	1.0040	210,00	81,00					0,3	7850,00	0,000011	konstrukční ocel	-		-		-
11 425	-	-	-	-	1.0042	210,00	81,00					0,3	7850,00	0,000011	konstrukční ocel	-		-		-
11 428	-	-	-	-	1.0144	210,00	81,00					0,3	7850,00	0,000011	konstrukční ocel	-		-		-
11 428	-	-	-	-	1.0136	210,00	81,00					0,3	7850,00	0,000011	konstrukční ocel	-		-		-
11 431	-	-	-	-	1.0426	210,00	81,00					0,3	7850,00	0,000011	konstrukční ocel	-		-		-
11 443	-	-	-	-	1.0044	210,00	81,00					0,3	7850,00	0,000011	konstrukční ocel	-		-		-
11 443	-	-	-	-	1.0128	210,00	81,00					0,3	7850,00	0,000011	konstrukční ocel	-		-		-
11 443	-	-	-	-	1.0149	210,00	81,00					0,3	7850,00	0,000011	konstrukční ocel	-		-		-
11 448	-	-	-	-	1.0138	210,00	81,00					0,3	7850,00	0,000011	konstrukční ocel	-		-		-
11 448	-	-	-	-	1.0145	210,00	81,00					0,3	7850,00	0,000011	konstrukční ocel	-		-		-
11 449	-	-	-	-	1.0509	210,00	81,00					0,3	7850,00	0,000011	konstrukční ocel	-		-		-
11 453	-	-	-	-	1.0256	210,00	81,00					0,3	7850,00	0,000011	konstrukční ocel	-		-		-
11 474	-	-	-	-	1.0455	210,00	81,00					0,3	7850,00	0,000011	konstrukční ocel	-		-		-
11 478	-	-	-	-	1.0491	210,00	81,00					0,3	7850,00	0,000011	konstrukční ocel	-		-		-
11 483	-	-	-	-	1.0570	210,00	81,00					0,3	7850,00	0,000011	konstrukční ocel	-		-		-
11 500	-	-	-	-	1.0050	210,00	81,00	255,00	295,00	370,00	610,00	0,3	7850,00	0,000011	konstrukční ocel	-	-	dobrá	-	-	-	-	20
11 501	-	-	-	-	-	210,00	81,00	260,00	-	700,00	-	0,3	7850,00	0,000011	konstrukční ocel	-	-	-	-	-
11 523	-	-	S355J0	-	1.0553	210,00	81,00	333,00	-	520,00	-	0,3	7850,00	0,000011	konstrukční ocel	-	-	-	-	nízká
11 550	-	-	-	-	-	210,00	81,00	295,00	-	540,00	-	0,3	7850,00	0,000011	konstrukční ocel	-	-	-	-	-
11 600	-	-	-	-	1.0060	210,00	81,00	295,00	-	590,00	-	0,3	7850,00	0,000011	konstrukční ocel	-	-	-	-	-
11 700	-	-	-	-	-	210,00	81,00	345,00	-	685,00	-	0,3	7850,00	0,000011	konstrukční ocel	-	-	-	-	-
12 010	-	-	-	-	-	210,00	81,00	295,00	-	450,00	-	0,3	7850,00	0,000011	konstrukční ocel	-	-	-	-	-
12 020.1	-	-	-	-	-	210,00	81,00	235,00	-	380,00	-	0,3	7850,00	0,000011	konstrukční ocel	-	-	-	-	-
12 050	-	-	-	-	-	210,00	81,00	390,00	-	700,00	-	0,3	7850,00	0,000011	konstrukční ocel	-	-	-	-	-
12 050.1	-	-	-	-	-	210,00	81,00	305,00	-	530,00	-	0,3	7850,00	0,000011	konstrukční ocel	-	-	-	-	-
12 050.6	-	-	-	-	-	210,00	81,00	400,00	-	700,00	-	0,3	7850,00	0,000011	konstrukční ocel	-	-	-	-	-
14 220	-	-	-	-	-	210,00	81,00	500,00	-	700,00	-	0,3	7850,00	0,000011	konstrukční ocel	-	-	-	-	-
15 142	-	-	42CrMo4	-	1.7225	210,00	81,00	700,00	-	850,00	-	0,3	7850,00	0,000011	konstrukční ocel	-	-	-	-	vysoká
15 142.4	-	-	42CrMo4+QT	-	-	210,00	81,00	750,00	-	900,00	-	0,3	7850,00	0,000011	konstrukční ocel	kaleno a popouštěno		-	-	-
16 420	-	-	-	-	-	210,00	81,00	500,00	-	700,00	-	0,3	7850,00	0,000011	konstrukční ocel	-	-	-	-	-
16 440	-	-	-	-	-	210,00	81,00	355,00	-	750,00	-	0,3	7850,00	0,000011	konstrukční ocel	-	-	-	-	střední (dobrá)	550	650
16 555	-	-	-	-	-	210,00	81,00	500,00	-	700,00	-	0,3	7850,00	0,000011	konstrukční ocel	-	-	-	-	-
17 240	-	-	X5CrNi18-10	-	1.4301	200,00	76,90	300,00	-	700,00	-	0,3	7850,00	0,000016	nerezová ocel	-	-	-	-	-
17 243	-	-	X8CrNiS18-9	-	1.4305	210,00	81,00	300,00	-	500,00	-	0,3	7850,00	0,000011	nerezová ocel	-	-	-	-	-
42 2720	-	-	-	-	-	200,00	81,00	340,00	-	700,00	-	0,3	7850,00	0,000011	konstrukční ocel	-	-	-	-	-
42 4401	-	-	-	-	-	200,00	81,00	340,00	-	700,00	-	0,3	7850,00	0,000011	slitina hliníku	-	-	-	-	-
bronz	-	-	-	-	-	110,00	81,00	300,00	-	700,00	-	0,3	7850,00	0,000018	bronz	-	-	-	-	-

## legenda
		kalitelnost	jiné označení kalitelnosti		svařitelnost
náhodně		nízká			dobrá
neověřená hodnota		střední	dobrá		podmíněná
ověřeno dle stroj. Tabl.		vysoká			obtížná
					nesvařitelná