## material
označení
označení					Modul pružnosti v tahu (Youngův modul)	Modul pružnosti v krutu	Mez kluzu (tepelně nezpracovaný)		mez pevnosti		Poissonův poměr	hustota	koeficient tepelné roztažnosti					kalitelnost		tažnost
CSN	ISO	DIN	EN	AISI	znacka	E	G	Re	Re_max	Rm	Rm_max	ny	rho	alfa	popis	stav	vlastnosti	svaritelnost	pouziti	kalitelnost	stupeň kalitelnosti	A5
			značka		W nr.	[Gpa]	[GPa]	[MPa]	[MPa]	[MPa]	[MPa]		kg/m^3	1/K					[%]
-	5511	-	-	-	-	210,00	81,00	500,00	-	700,00	-	0,3	7850,00	0,000011	konstrukční ocel	tepelně nezpracováno	-	-	-	-
-	10.8	-	-	-	-					0,3	7850,00	0,000011	konstrukční ocel	tepelně nezpracováno
-	8.8	-	-	-	-	210,00	81,00	640,00	-	800,00	-	0,3	7850,00	0,000011	ocel pro šrouby	tepelně nezpracováno	-	-	-	-
-	8.6	-	-	-	-	210,00	81,00	480,00	-	800,00	-	0,3	7850,00	0,000011	ocel pro šrouby	tepelně nezpracováno	-	-	-	-
-	4.6	-	-	-	-	210,00	81,00	240,00	-	400,00	-	0,3	7850,00	0,000011	ocel pro šrouby	tepelně nezpracováno	-	-	-	-
-	5.6	-	-	-	-	210,00	81,00	300,00	-	500,00	-	0,3	7850,00	0,000011	ocel pro šrouby	tepelně nezpracováno	-	-	-	-
-	-	-	S275	-	-	-	-	-	-	-	-	-	7850,00	0,000011	konstrukční ocel	tepelně nezpracováno	-	-	-	velmi nízká
10 000	S185	St33	10025	-	1.0035	210,00	81,00	80,00	-	490,00	-	0,3	7850,00	0,000011	konstrukční ocel	tepelně nezpracováno	-	-	-	-
10 004	-	-	-	-	1.0035	210,00	81,00					0,3	7850,00	0,000011	konstrukční ocel	tepelně nezpracováno		-		-
10 216	-	-	-	-	1.0003	210,00	81,00					0,3	7850,00	0,000011	konstrukční ocel	tepelně nezpracováno		-		-
10 370	-	-	-	-	1.0036	210,00	81,00					0,3	7850,00	0,000011	konstrukční ocel	tepelně nezpracováno		-		-
-	-	-	-	-	1.0077					0,3	7850,00	0,000011	konstrukční ocel	tepelně nezpracováno
10 420	-	-	-	-	-	210,00	81,00					0,3	7850,00	0,000011	konstrukční ocel	tepelně nezpracováno		-		-
-					1.0042	210,00	81,00					0,3	7850,00	0,000011	konstrukční ocel	tepelně nezpracováno		-		-
10 425	-	-	-	-	1.0433	210,00	81,00					0,3	7850,00	0,000011	konstrukční ocel	tepelně nezpracováno		-		-
11 109	-	9SMn28	11SMn30	1213	1.0715	210,00	81,00	327,00	-	420,00	780,00	0,3	7850,00	0,000011	konstrukční ocel	tepelně nezpracováno	Ocel je velmi dobře obrobitelná a drsnost ploch po obrobení je dobrá. Výrobky válcované za tepla se používají pouze k tažení za studena nebo ve šroubárnách k výrobě některých spojovacích součástí.	podmíněná	-	velmi nízká
11 110	-	-	-	-	1.0721	210,00	81,00					0,3	7850,00	0,000011	konstrukční ocel	tepelně nezpracováno	Ocel automatová. Ocel je velmi dobře obrobitelná, vhodná pro tyče tažené za studena na součásti vyráběné na rychlořezných automatech (šrouby, matice).	-		-
11 120	-	-	-	-	1.0725	210,00	81,00					0,3	7850,00	0,000011	konstrukční ocel	tepelně nezpracováno		-		-
11 120		-	-	-	1.0724	210,00	81,00					0,3	7850,00	0,000011	konstrukční ocel	tepelně nezpracováno		-		-
11 140	-	-	-	-	1.0726	210,00	81,00					0,3	7850,00	0,000011	konstrukční ocel	tepelně nezpracováno	Ocel automatová. Ocel je vhodná na součásti staticky namáhané, vyráběné na automatech, s požadavkem zvlášť zvýšené obrobitelnosti, jako spojky, pouzdra, čepy, zátky, kolíky apod.	-		-
11 300	-	-	-	-	1.0314	210,00	81,00					0,3	7850,00	0,000011	konstrukční ocel	tepelně nezpracováno	Ocel nelegovaná, obvyklých jakostí. Vhodná pro tváření za studena, zejména na lisování a hluboké tažení. Na náročné výlisky, plechy, tlusté plechy a dráty za tepla válcované, pásy a pruhy za studena válcované, hřebíky. Odolnost proti korozi běžná. Svařitelnost zaručená, pro tlusté plechy nad 13 mm zaručená podmíněná.	-		-
-	-	-	-	-	1.0333	210,00	81,00					0,3	7850,00	0,000011	konstrukční ocel	tepelně nezpracováno
11 301	-	-	-	-	-	210,00	81,00					0,3	7850,00	0,000011	konstrukční ocel	tepelně nezpracováno	Ocel nelegovaná, jakostní, vhodná k tváření (válcování) za studena, k hlubokému tažení, lakování, pokovování, potisku a smaltování - jen u neuklidněné oceli. Svařitelnost zaručená v závislosti na rozměrech polotovaru.	-		-
-	-	-	-	-	1.0347	210,00	81,00					0,3	7850,00	0,000011	konstrukční ocel	tepelně nezpracováno		-		-
11 304					210,00	81,00					0,3	7850,00	0,000011	konstrukční ocel	tepelně nezpracováno
-	-	-	-	-	1.0335	210,00	81,00					0,3	7850,00	0,000011	konstrukční ocel	tepelně nezpracováno		-		-
-	-	-	-	-	1.0336	210,00	81,00					0,3	7850,00	0,000011	konstrukční ocel	tepelně nezpracováno		-		-
11 305	-	-	-	-	1.0338	210,00	81,00					0,3	7850,00	0,000011	konstrukční ocel	tepelně nezpracováno	Ocel nelegovaná, jakostní, vhodná k tváření (válcování) za studena, k zvlášť hlubokému tažení, odolná proti stárnutí. Na lakování, pokovování, potisku, smaltování. Svařitelnost zaručená.	-		-
11 320	-	-	-	-	1.0332	210,00	81,00					0,3	7850,00	0,000011	konstrukční ocel	tepelně nezpracováno	Ocel nelegovaná, uhlíková. Vhodná k tažení a tváření za studena, k mírnému nebo hlubokému tažení, tvárná za studena i za tepla, k objemovému tváření, vhodná pro žárové pokovování a smaltování, profily L,U, Z C, uzavřené: čtvercové, obdélníkové, L a T. Svařitelnost dobrá až zaručená všemi postupy v závislosti na druhu polotovaru.	-		-
11 321	-	-	-	-	1.0330	210,00	81,00	235,00	235,00	280,00	380,00	0,3	7850,00	0,000011	konstrukční ocel	tepelně nezpracováno	Jakost DC01 (ČSN 11321, Cr 01, ozn. W nr. 1.00330) Ocel DC01 je nelegovaná ocel, která je vhodná k tváření (válcování) za studena, ke středně hlubokému tažení, lakování, pokovování (v tavenině), potisku a smaltování (u neuklidněné oceli).	-	-	-
11 325	-	-	-	-	1.0338	210,00	81,00					0,3	7850,00	0,000011	konstrukční ocel	tepelně nezpracováno		-		-
11 330	-	-	-	-	1.0335	210,00	81,00					0,3	7850,00	0,000011	konstrukční ocel	tepelně nezpracováno		-		-
11 331	-	-	-	-	1.0330	210,00	81,00					0,3	7850,00	0,000011	konstrukční ocel	tepelně nezpracováno		-		-
11 342					210,00	81,00					0,3	7850,00	0,000011	konstrukční ocel	tepelně nezpracováno
-	-	-	-	-	1.0034	210,00	81,00					0,3	7850,00	0,000011	konstrukční ocel	tepelně nezpracováno		-		-
-	-	-	-	-	1.0025	210,00	81,00					0,3	7850,00	0,000011	konstrukční ocel	tepelně nezpracováno		-		-
-	-	-	-	-	1.0028	210,00	81,00					0,3	7850,00	0,000011	konstrukční ocel	tepelně nezpracováno
11 343	-	-	-	-	-	210,00	81,00					0,3	7850,00	0,000011	konstrukční ocel	tepelně nezpracováno		-		-
-	-	-	-	-	1.0036	210,00	81,00					0,3	7850,00	0,000011	konstrukční ocel	tepelně nezpracováno		-		-
-	-	-	-	-	1.0026	210,00	81,00					0,3	7850,00	0,000011	konstrukční ocel	tepelně nezpracováno		-		-
11 353	-	-	-	-	1.0308	210,00	81,00					0,3	7850,00	0,000011	konstrukční ocel	tepelně nezpracováno		-		-
11 353	-	-	-	-	1.0254	210,00	81,00					0,3	7850,00	0,000011	konstrukční ocel	tepelně nezpracováno		-		-
11 364	-	-	-	-	1.0345	210,00	81,00					0,3	7850,00	0,000011	konstrukční ocel	tepelně nezpracováno		-		-
11 364	-	-	-	-	1.0346	210,00	81,00					0,3	7850,00	0,000011	konstrukční ocel	tepelně nezpracováno		-		-
11 366	-	-	-	-	1.0345	210,00	81,00					0,3	7850,00	0,000011	konstrukční ocel	tepelně nezpracováno		-		-
11 368	-	-	-	-	1.0345	210,00	81,00					0,3	7850,00	0,000011	konstrukční ocel	tepelně nezpracováno		-		-
11 369	-	-	-	-	1.0346	210,00	81,00					0,3	7850,00	0,000011	konstrukční ocel	tepelně nezpracováno		-		-
11 373	E235JRG1	St37-2	S235	-	1.0036	210,00	81,00	186,00	-	340,00	-	0,3	7850,00	0,000011	konstrukční ocel	tepelně nezpracováno	-	dobrá	-	velmi nízká
11 375	-	-	-	-	1.0038	210,00	81,00					0,3	7850,00	0,000011	konstrukční ocel	tepelně nezpracováno		-		-
11 375	E355	St52-3	S235JR	-	1.0039	210,00	81,00	355,00	-	700,00	-	0,3	7850,00	0,000011	konstrukční ocel	tepelně nezpracováno	-	-	-	-
11 378	-	-	-	-	1.0114	210,00	81,00					0,3	7850,00	0,000011	konstrukční ocel	tepelně nezpracováno		-		-
11 379	-	-	-	-	1.0167	210,00	81,00					0,3	7850,00	0,000011	konstrukční ocel	tepelně nezpracováno		-		-
11 381	-	-	-	-	-	210,00	81,00					0,3	7850,00	0,000011	konstrukční ocel	tepelně nezpracováno		-		-
11 416	-	-	-	-	1.0425	210,00	81,00					0,3	7850,00	0,000011	konstrukční ocel	tepelně nezpracováno		-		-
11 418	-	-	-	-	1.0425	210,00	81,00					0,3	7850,00	0,000011	konstrukční ocel	tepelně nezpracováno		-		-
11 419	-	-	-	-	1.0437	210,00	81,00					0,3	7850,00	0,000011	konstrukční ocel	tepelně nezpracováno		-		-
11 423	-	-	-	-	1.0040	210,00	81,00					0,3	7850,00	0,000011	konstrukční ocel	tepelně nezpracováno		-		-
11 425	-	-	-	-	1.0042	210,00	81,00					0,3	7850,00	0,000011	konstrukční ocel	tepelně nezpracováno		-		-
11 428	-	-	-	-	-	210,00	81,00	200,00	200,00	200,00	200,00	0,3	7850,00	0,000011	konstrukční ocel	tepelně nezpracováno
-	-	-	-	-	1.0144	210,00	81,00					0,3	7850,00	0,000011	konstrukční ocel	tepelně nezpracováno		-		-
-	-	-	-	-	1.0136	210,00	81,00					0,3	7850,00	0,000011	konstrukční ocel	tepelně nezpracováno		-		-
11 431	-	-	-	-	1.0426	210,00	81,00					0,3	7850,00	0,000011	konstrukční ocel	tepelně nezpracováno		-		-
11 443	-	-	-	-	-	210,00	81,00					0,3	7850,00	0,000011	konstrukční ocel	tepelně nezpracováno
-	-	-	-	-	1.0044	210,00	81,00					0,3	7850,00	0,000011	konstrukční ocel	tepelně nezpracováno		-		-
-	-	-	-	-	1.0128	210,00	81,00					0,3	7850,00	0,000011	konstrukční ocel	tepelně nezpracováno		-		-
-	-	-	-	-	1.0149	210,00	81,00					0,3	7850,00	0,000011	konstrukční ocel	tepelně nezpracováno		-		-
11 448	-	-	-	-	-	210,00	81,00	200,00	200,00	200,00	200,00	0,3	7850,00	0,000011	konstrukční ocel	tepelně nezpracováno
-	-	-	-	-	1.0138	210,00	81,00	-	-	-	-	0,3	7850,00	0,000011	konstrukční ocel	tepelně nezpracováno		-		-
-	-	-	-	-	1.0145	210,00	81,00					0,3	7850,00	0,000011	konstrukční ocel	tepelně nezpracováno		-		-
11 449	-	-	-	-	1.0509	210,00	81,00					0,3	7850,00	0,000011	konstrukční ocel	tepelně nezpracováno		-		-
11 453	-	-	-	-	1.0256	210,00	81,00					0,3	7850,00	0,000011	konstrukční ocel	tepelně nezpracováno		-		-
11 474	-	-	-	-	1.0455	210,00	81,00					0,3	7850,00	0,000011	konstrukční ocel	tepelně nezpracováno		-		-
11 478	-	-	-	-	1.0491	210,00	81,00					0,3	7850,00	0,000011	konstrukční ocel	tepelně nezpracováno		-		-
11 483	-	-	-	-	1.0570	210,00	81,00					0,3	7850,00	0,000011	konstrukční ocel	tepelně nezpracováno		-		-
11 500	-	-	-	-	1.0050	210,00	81,00	240,00	295,00	370,00	610,00	0,3	7850,00	0,000011	konstrukční ocel	tepelně nezpracováno	-	dobrá	konstrukční, svařované díly	nekalitelny	velmi nízká	20
11 501	-	-	-	-	-	210,00	81,00	260,00	-	700,00	-	0,3	7850,00	0,000011	konstrukční ocel	tepelně nezpracováno	-	-	-	-
11 523	-	-	S355J0	-	1.0553	210,00	81,00	333,00	-	520,00	-	0,3	7850,00	0,000011	konstrukční ocel	tepelně nezpracováno	-	-	-	nízká	nízká
11 550	-	-	-	-	-	210,00	81,00	295,00	-	540,00	-	0,3	7850,00	0,000011	konstrukční ocel	tepelně nezpracováno	-	-	-	-
11 600	-	-	-	-	1.0060	210,00	81,00	295,00	-	590,00	-	0,3	7850,00	0,000011	konstrukční ocel	tepelně nezpracováno	-	-	-	-
11 700	-	-	-	-	-	210,00	81,00	345,00	-	685,00	-	0,3	7850,00	0,000011	konstrukční ocel	tepelně nezpracováno	-	-	-	-
12 010	-	-	-	-	-	210,00	81,00	295,00	-	450,00	-	0,3	7850,00	0,000011	konstrukční ocel	tepelně nezpracováno	-	-	-	-
12 020.1	-	-	-	-	-	210,00	81,00	235,00	-	380,00	-	0,3	7850,00	0,000011	konstrukční ocel	tepelně nezpracováno	-	-	-	-
12 050	-	-	-	-	-	210,00	81,00	390,00	-	700,00	-	0,3	7850,00	0,000011	konstrukční ocel	tepelně nezpracováno	-	-	-	-
12 050.1	-	-	-	-	-	210,00	81,00	305,00	-	530,00	-	0,3	7850,00	0,000011	konstrukční ocel	tepelně nezpracováno	-	-	-	-
12 050.6	-	-	-	-	-	210,00	81,00	400,00	-	700,00	-	0,3	7850,00	0,000011	konstrukční ocel	tepelně nezpracováno	-	-	-	-
14 220	-	-	-	-	-	210,00	81,00	500,00	-	700,00	-	0,3	7850,00	0,000011	konstrukční ocel	tepelně nezpracováno	-	-	-	-
15 142	-	-	42CrMo4	-	1.7225	210,00	81,00	700,00	-	850,00	-	0,3	7850,00	0,000011	konstrukční ocel	tepelně nezpracováno	-	-	-	vysoká	vysoká
15 142.4 zuslechteno	-	-	-	-	-	210,00	81,00	750,00	-	900,00	-	0,3	7850,00	0,000011	konstrukční ocel	kaleno a popouštěno		-	-	-
16 420	-	-	-	-	-	210,00	81,00	500,00	-	700,00	-	0,3	7850,00	0,000011	konstrukční ocel	tepelně nezpracováno	-	-	-	-
16 440	-	-	-	-	-	210,00	81,00	355,00	-	750,00	-	0,3	7850,00	0,000011	konstrukční ocel	tepelně nezpracováno	-	-	-	střední (dobrá)	střední
16 440.4 zuslechteno	-	-	-	-	-	210,00	81,00	550,00	650,00	700,00	-	0,3	7850,00	0,000011	konstrukční ocel	kaleno a popouštěno
-	-	-	42CrMo4 +QT	-	-	210,00	81,00	550,00	650,00	700,00	-	0,3	7850,00	0,000011	konstrukční ocel	kaleno a popouštěno
16 555	-	-	-	-	-	210,00	81,00	500,00	-	700,00	-	0,3	7850,00	0,000011	konstrukční ocel	tepelně nezpracováno	-	-	-	-
17 240	-	-	X5CrNi18-10	-	1.4301	200,00	76,90	300,00	-	700,00	-	0,3	7850,00	0,000016	nerezová ocel	tepelně nezpracováno	-	-	-	-
17 243	-	-	X8CrNiS18-9	-	1.4305	210,00	81,00	300,00	-	500,00	-	0,3	7850,00	0,000011	nerezová ocel	tepelně nezpracováno	-	-	-	-
42 2720	-	-	-	-	-	200,00	81,00	340,00	-	700,00	-	0,3	7850,00	0,000011	konstrukční ocel	tepelně nezpracováno	-	-	-	-
42 4401	-	-	-	-	-	200,00	81,00	340,00	-	700,00	-	0,3	7850,00	0,000011	slitina hliníku	tepelně nezpracováno	-	-	-	-
bronz	-	-	-	-	-	110,00	81,00	300,00	-	700,00	-	0,3	7850,00	0,000018	bronz	tepelně nezpracováno	-	-	-	-

## legenda
		stav		kalitelnost	jiné označení kalitelnosti			svařitelnost
náhodně		tepelně nezpracováno		velmi nízká		nekalitelná		dobrá
neověřená hodnota		kaleno		nízká	slabě	kalitelná		podmíněná
ověřeno dle stroj. Tabl.		kaleno a popouštěno		střední	dobrá	kalitelná		obtížná
				vysoká				nesvařitelná